## Folha 1
EHY091 | m | Reparação de remate de laje de betão armado, através de enchimento com betão armado.
Reparação de remate de laje de betão armado, de altura 30 cm, através de picagem do betão deteriorado com martelo eléctrico; saneamento das armaduras que ficaram a descoberto com projecção a seco de jacto de partículas de material abrasivo (silicato de alumínio); aplicação de argamassa monocomponente à base de cimento, inibidores de corrosão e polímeros em pó, para a protecção e passivação de armaduras de aço, e como ligante entre argamassa de reparação e betão existente, com 1,5 kg/m² de consumo médio; enchimento da laje com betão armado, realizada com betão C25/30 (XC1(P); D12; S3; Cl 0,4) fabricado em central, e betonagem com grua e aço A400 NR, quantidade 5 kg/m, com ancoragem química estrutural, através de perfuração de 10 mm de diâmetro e 85 mm de profundidade, enchimento do orifício com injecção de resina epóxi, livre de estireno, e posterior inserção de varão roscado com porca e anilha de aço galvanizado qualidade 5.8, segundo EN ISO 898-1, de 8 mm de diâmetro e 110 mm de comprimento.
Unitário |  |  | Ud | Descrição | Rend. | Preço unitário | Importância
mt08lim050 |  |  | l | Dissolvente de tricloroetileno, para óleos, gorduras e resinas. | 0.03 | 9.65 | 0.29
mt08lim010a |  |  | kg | Abrasivo para limpeza através de jacto a pressão, formado por partículas de silicato de alumínio. | 1.05 | 0.25 | 0.26
mt09rem080b |  |  | kg | Argamassa monocomponente à base de cimento, inibidores de corrosão e polímeros em pó, para a protecção e passivação de armaduras de aço, e como ligante entre argamassa de reparação e betão existente. | 0.45 | 3.59 | 1.62
mt26reh305aa |  |  | Ud | Ancoragem composta por varão roscado de aço galvanizado qualidade 5.8, segundo EN ISO 898-1 de 8 mm de diâmetro, e 110 mm de comprimento, porca e anilha, para fixações sobre estruturas de betão. | 1 | 0.96 | 0.96
mt26reh100C |  |  | Ud | Cartucho de resina epóxi, livre de estireno, de dois componentes, com dosificador e boca de mistura automática, de 400 ml, para ancoragens estruturais verticais e horizontais. | 0.68 | 21.56 | 14.66
mt07aco040b |  |  | kg | Armadura elaborada em fábrica com aço em varões nervurados, A400 NR, de vários diâmetros. | 5 | 0.78 | 3.9
mt10haf020bgngc |  |  | m³ | Betão C25/30 (XC1(P) D12; S3; Cl 0,4), fabricado em central, segundo NP EN 206-1. | 0.024 | 83.08 | 1.99
mt50spa052b |  |  | m | Pranchão de madeira de pinho, de 20x7,2 cm. | 0.2 | 4.39 | 0.88
mt50spa101 |  |  | kg | Pregos de aço. | 0.009 | 1.3 | 0.01
mt50spa081a |  |  | Ud | Escora metálica telescópica, até 3 m de altura. | 0.013 | 13.37 | 0.17
mq05mai030 |  |  | h | Martelo pneumático. | 0.315 | 4.08 | 1.29
mq05pdm110 |  |  | h | Compressor portátil diesel média pressão 10 m³/min. | 0.158 | 6.92 | 1.09
mq08lch010 |  |  | h | Equipamento de jacto de areia à pressão. | 0.035 | 2.86 | 0.1
mo020 |  |  | h | Oficial de 1ª construção. | 0.923 | 17.19 | 15.87
mo113 |  |  | h | Operário não qualificado construção. | 0.923 | 16.12 | 14.88
|  |  | % | Custos directos complementares | 2 | 57.97 | 1.16
Custo de manutenção decenal: 17,00€ nos primeiros 10 anos. | [5 empty] | Total: | 59.13