## Folha 1
EMZ210 | m² | Reforço de laje de madeira pela face superior, através de peças metálicas.
Reforço de vigas e vigotas de laje de madeira através da colocação, pela face superior, de 6,5 kg/m de peça de aço S275JO composta por perfis laminados com camada de primário anticorrosivo, amarrada à vigota com 10 fixações por metro de reforço metálico, formadas por parafusos rosca-madeira de aço zincado, de 7 mm de diâmetro e 90 mm de comprimento; enchimento entre a vigota e a peça metálica de reforço com argamassa de cimento, confeccionada em obra, com aditivo hidrófugo, dosificação 1:3; enchimento entre reforços metálicos com betão leve LC25/28 (XC1(P); D12; S2; Cl 0,4; D1,4) fabricado em central; colocação de malha electrossoldada AR42 de aço A500 EL, derramamento e espalhamento de camada de 4 cm de betão C25/30 (XC1(P); D12; S3; Cl 0,4) fabricado em central, e betonagem com grua.
Unitário |  |  | Ud | Descrição |  | Rend. |  | Preço unitário | Importância
mt07ala300a |  |  | kg | Peça de aço EN 10025 S275JO, para reforço de vigas e vigotas de madeira na sua face superior, "LYCEA", composta por perfis laminados a quente das séries L, LD, T, redondo, quadrado, rectangular e chapa, trabalhado em oficina, acabamento com primário antioxidante. |  | 10.833 |  | 2.69 | 29.14
mt07rem010cj |  |  | Ud | Parafuso rosca-madeira de aço zincado com cabeça hexagonal, de 7 mm de diâmetro, 90 mm de comprimento e qualidade 5.6 segundo EN ISO 898-1. |  | 16.667 |  | 0.1 | 1.67
mt08aaa010a |  |  | m³ | Água. |  | 0.011 |  | 1.5 | 0.02
mt01arg005a |  |  | t | Areia de pedreira, para argamassa preparada em obra. |  | 0.054 |  | 18 | 0.97
mt08cem011a |  |  | kg | Cimento Portland CEM II/B-L 32,5 R, cor cinzento, em sacos, segundo NP EN 197-1. |  | 16.126 |  | 0.1 | 1.61
mt08adt010 |  |  | kg | Aditivo hidrófugo para impermeabilização de argamassas ou betões. |  | 0.323 |  | 1.2 | 0.39
mt10hes060fAEe |  |  | m³ | Betão leve LC25/28 (XC1(P) D12; S2; Cl 0,4; D1,4), fabricado em central, segundo NP EN 206-1. |  | 0.065 |  | 169.93 | 11.05
mt07ame020ddc |  |  | m² | Malha electrossoldada AR42 100x300 mm, com arames longitudinais de 4,2 mm de diâmetro e arames transversais de 4,2 mm de diâmetro, aço A500 EL. |  | 1.1 |  | 1.64 | 1.8
mt10haf020bgngc |  |  | m³ | Betão C25/30 (XC1(P) D12; S3; Cl 0,4), fabricado em central, segundo NP EN 206-1. |  | 0.046 |  | 83.08 | 3.82
mq09sie010 |  |  | h | Motoserra a gasolina, de 50 cm de espada e 2 kW de potência. |  | 0.177 |  | 3 | 0.53
mq06hor010 |  |  | h | Betoneira. |  | 0.033 |  | 1.68 | 0.06
mo112 |  |  | h | Operário especializado construção. |  | 0.296 |  | 16.62 | 4.92
mo020 |  |  | h | Oficial de 1ª construção. |  | 1.861 |  | 17.19 | 31.99
mo113 |  |  | h | Operário não qualificado construção. |  | 2.274 |  | 16.12 | 36.66
|  |  | % | Custos directos complementares |  | 2 |  | 124.63 | 2.49
Custo de manutenção decenal: 8,90€ nos primeiros 10 anos. | [7 empty] | Total: | 127.12
Referência e título da norma |  |  |  |  | Aplicabilidade(a) |  | Obrigatoriedade(b) |  |  | Sistema(c)
EN 10025-1:2004 |  |  |  |  | 192005 |  | 192006 |  |  | 2+
Produtos laminados a quente de aços de construção não ligados — Parte 1: Condições técnicas g erais de fornecimento
EN 197-1:2011 |  |  |  |  | 172012 |  | 172013 |  |  | 1+
Cimento — Parte 1: Composição, especificações e critérios de conformidade para cimentos correntes
(a) Data de entrada em aplicação da norma harmonizada e início do período de coexistência
(b) Data final do período de coexistência / entrada em vigor da marcação CE
(c) Sistema de avaliação e verificação da regularidade do desempenho